## Tabelle1
A U S S C H R E I B U N G
ANWENDUNG: |  |  | Ausgleichs/Dämmschüttung
EMPFOHLENE TYPE: |  |  | Thermobound TB 250 plan
VORTEILE: |  |  | Nicht brennbar
verbesserte Wärmedämmung
|  |  |  | EINZELPREIS | GESAMTPREIS
POS. | MENGE | G E G E N S T A N D |  | €/m³ | €
Liefern und Einbauen von TB- Leichtbeton
Thermobound TB 250 plan
Europäisch Technische Bewertung
ETA-20/0173
fugenlos eingebaut und eben abgezogen
Schlitze, Kanäle auffüllen lt. DIN 18560-2:2022-08
Konsistenz beim Einbau: erdfeucht
Mindesteinbaudicke: 1,5 cm
Einbautoleranz nach DIN 18202 für Unterböden
Da laut Bauordnung nur zugelassenes oder genormtes
Material eingebaut werden darf, werden nur Leistungs-
verzeichnisse gewertet, denen bei der Eröffnung eine
aktuelle Zulassung bzw. Leistungserklärung beiliegt.
Technische Daten:
|  | Trockenrohdichte: | 263 kg/m³, zul.Toleranz: -10% / +10%
|  | Druckfestigkeit: | DIN EN 826 - 0,2 N/mm²
|  | Wärmeleitzahl: | λ(10,dry,90/90) - 0,078 W/mK
|  | Brandklasse: | DIN EN 13501-12 - A2
|  | Dampfdiffusion: | DIN 4108-315 µ = 3
|  | Mindesteinbaudicke: | > 1,5 cm
|  | Einbaudicke: | von ........... bis ......... cm
|  | Einbaufläche: | ................. m²
|  | Thermobound TYPE TB 250 plan |  |  | 0
Abrechnung erfolgt nach tatsächlich eingebauten m³
ANWENDUNGSBEREICHE : |  |  | Schlitze und Kanäle verfüllen
Rohdeckenausgleich
Dachbodenisolierung
Note on B40: Hier die benötigte Menge in m³ eintragen!
Note on H40: Hier Preis pro m³ eintragen!